## Sheet1
Техническа спецификация на скрапа от неблагороден метал, разпределен по видове метали и сплави
|  | Тегло в кг | Cu | Ni | Zn | Fe | Други примеси
1 | Скрап - мед-цинк-никел в кг | 49148 | 26048 | 4423 | 16710 |  | 1967
|  |  | 53% | 9% | 34% |  | 4%
2 | Скрап двукомпонентна кг | 2128 | 1596 | 532
|  |  | 75% | 25%
3 | Скрап мед в кг | 208 | 187 |  | 20 |  | 1
|  |  | 90% |  | 9.8% |  | 0.2%
4 | Скрап - мед-цинк в кг | 561 | 365 |  | 196
|  |  | 65% |  | 35%
5 | Скрап в кг - стоманена сърцевина с електролитно покритие от мед (Cu) и калай (Sn) максимум до 24 микрона.** | 6972 |  |  |  | 6972
100%
| Общо кг: | 59017 | 28196 | 4955 | 16926 | 6972 | 1968