## Приложение № 1
Техническа спецификация на скрапа от неблагороден метал, разпределен по видове метали и сплави
|  | Тегло в кг | Cu | Ni | Zn | Fe | Други примеси
1 | Скрап - мед-цинк-никел в кг | 52947.5 | 28591.65 | 4765.275 | 18002.15 |  | 1588.425
|  |  | 54% | 9% | 34% |  | 3%
2 | Скрап двукомпонентна кг | 2742 | 2056 | 686
|  |  | 75% | 25%
3 | Скрап мед в кг | 218 | 196.2 |  | 21.4 |  | 0.4
|  |  | 90% |  | 9.8% |  | 0.2%
4 | Скрап - мед-цинк в кг | 705 | 458.3 |  | 246.8
|  |  | 65% |  | 35%
5 | Скрап в кг - стоманена сърцевина с електролитно покритие от 12 микрона Cu и 12 микрона CuSu, общо 24 микрона.** | 7447 |  |  |  | 7447
100%
| Общо кг: | 64059.5 | 31302.15 | 5451.275 | 18270.35 | 7447 | 1588.825
** В това число 10 кг. скрап от монети, стари емисии, с нанесено друг вид покритие.

## ем 1999-2000 жълти (hidden)
вид монета | Брой | Каталожно тегло на монета, г | Общо тегло на унищожени монетив кг | Cu | Ni | Zn | Mn | Al | Fe
|  |  |  | 92% | 2% |  |  | 6% | 100%
Монета 1, 2 и 5 ст. + скрап |  |  | 7306.31 | 0 | 0 | 0 | 0 | 0 | 7306.31
Мостра на монета 5 стотинки, 2000 | 596 | 3.5 | 2.09 | 1.9228 | 0.0418 | 0 | 0 | 0.1254 | 2.09
Мостра на монета 2 стотинки, 2000 | 487 | 2.5 | 1.2175 | 1.1201 | 0.02435 | 0 | 0 | 0.07305 | 1.2175
Мостра монета 1 стотинка, 2000 | 483 | 1.8 | 0.8694 | 0.799848 | 0.017388 | 0 | 0 | 0.052164 | 0.8694
Брак монетни заготовки 5 стотинки, 2000 |  |  |  | 0 | 0 | 0 | 0 | 0 | 0
Корекции |  |  | 125.8 | 115.736 | 2.516 | 0 | 0 | 7.548 | 125.8
1 лв (монета), емисия 1941 | 27 | 3 | 0.081 | [5 empty] | 0.081
2 лв (монета), емисия 1941 | 412 | 5 | 2.06 | [5 empty] | 2.06
2 лв (монета), емисия 1943 | 516 | 5 | 2.58 | [5 empty] | 2.58
5 лв (монета), емисия 1941 | 13 | 9 | 0.117 | [5 empty] | 0.117
10 лв(монета), емисия 1941 | 253 | 12 | 3.036 | [5 empty] | 3.036
5 лв (монета), емисия 1943 | 55 | 9 | 0.495 | [5 empty] | 0.495
10 лв (монета), емисия 1943 | 44 | 12 | 0.528 | [5 empty] | 0.528
50 лв (монета), емисия 1943 | 184 | 10 | 1.84 | [5 empty] | 1.84
0
0
0
0

## ем 1999 бели (hidden)
вид монета | Брой | Каталожно тегло на монета, г | Общо тегло на унищожени монетив кг | Cu | Ni | Zn | Mn | Al
|  |  |  | 51% | 10% | 39% | 0% | 0%
Монета 50 ст | 637076 | 5 | 3185.38 | 1624.5438 | 318.538 | 1242.2982 | 0 | 0
Монета 20 ст | 1001790 | 4 | 4007.16 | 2043.6516 | 400.716 | 1562.7924 | 0 | 0
Монета 10 ст | 1043255 | 3 | 3129.765 | 1596.18015 | 312.9765 | 1220.60835 | 0 | 0
Брак монети/заготовки |  |  | 2587.93 | 1319.8443 | 258.793 | 1009.2927 | 0 | 0
Мостра монета 10 стотинки, 1999 | 827 | 3 | 2.481 | 1.26531 | 0.2481 | 0.96759 | 0 | 0
Мостра монета 50 стотинки, 1999 | 689 | 5 | 3.445 | 1.75695 | 0.3445 | 1.34355 | 0 | 0
Мостра монета 20 стотинки,1999 | 829 | 4 | 3.316 | 1.69116 | 0.3316 | 1.29324 | 0 | 0
Корекции |  |  | 6.09 | 3.1059 | 0.609 | 2.3751 | 0 | 0

## 1 лев 2002 (hidden)
вид монета | Брой | Каталожно тегло на монета, г | Общо тегло на унищожени монетив кг | Cu | Ni | Zn | Mn | Al
|  |  |  | 75% | 25% | 0% | 0% | 0%
Монета 1 лв | 361963 | 7 | 2533.741 | 1900.30575 | 633.43525 | 0 | 0 | 0
Мостра монета 1 лев, 2002 | 336 | 7 | 2.352 | 1.764 | 0.588 | 0 | 0 | 0
Брак монети/заготовки |  | 7 | 157.78 | 118.335 | 39.445 | 0 | 0 | 0
корекции |  |  | 48.13 | 36.0975 | 12.0325 | 0 | 0 | 0